## Foglio1
Pag. 1 di 2 | [17 empty] | Geo-Labor s.a.s.
VERBALE ACCETTAZIONE NR: 40/02.04.2026
KORNGROSSENANALYSE (GEMÄß: UNI CEN ISO/TS 17892-4) | [24 empty] | Via del Garda, 46/L - Tel. 0464913102
ANALISI GRANULOMETRICA (NORMA: UNI CEN ISO/TS 17892-4) | [21 empty] | 38068 - Rovereto (TN)
AUFTRAGGEBER/COMMITT.: |  |  |  |  | Rainerbau | [9 empty] | BOHRUNG/SONDAGGIO:
BEZUG/RIF.: |  |  |  |  | Dr. Ing. C. Staggl | [9 empty] | PROBE/CAMP.: | [5 empty] | 1
ORT/LOCALITA': |  |  |  |  | Comune di Valle Aurina (BZ) | [9 empty] | TIEFE/PROF. m: | [5 empty] | \
PROJEKT/PROG.: |  |  |  |  | Ampliamento della pista ciclabile, tratto B. incrocio via Gföllberg fino incrocio Jahrlboden
BESCHREIBUNG/DESCRIZIONE: |  |  |  |  | sabbia limosa di colore bianco, con ghiaia spigolosa (marmo di Racines).
ARGILLA |  | LIMO | [6 empty] | SABBIA | [5 empty] | GHIAIA | [8 empty] | CIOTTOLI
|  | Fine |  | Medio |  |  | Grosso |  | Fine |  |  | Medio | Grosso |  | Fine |  | Medio |  |  | Grosso
| 0.002 |  | 0.006 |  |  |  |  | 0.06 |  |  | 0.2 |  |  | 2 |  | 6 |  |  | 20 |  |  |  | 60
BESCHEINIGUNG/CERTIFICAZIONE NR.: | [5 empty] | 40/ |  |  |  | SPERIMENTATORE | [11 empty] | DIRETTORE LABORATORIO
ANNAHMEDATUM/DATA ACCETTAZIONE: | [5 empty] | 2026-04-02 |  |  |  |  | R. Mattuzzi | [10 empty] | dr. F. Shams
VERSUCH DATUM/DATA PROVA : | [5 empty] | 2026-04-03

## Foglio2
Pag. 2 di 2 |  |  |  | Geo-Labor s.a.s.
VERBALE ACCETTAZIONE NR: 40/02.04.2026
Via del Garda, 46L - tel. 0464913102
38068 - Rovereto (TN)
KORNGROSSENANALYSE (GEMÄß: UNI CEN ISO/TS 17892-4)
ANALISI GRANULOMETRICA (NORMA: UNI CEN ISO/TS 17892-4)
TABELLA RIASSUNTIVA
AUFTRAGGEBER/COMMITT.: |  | Rainerbau
BEZUG/RIF.: |  | Dr. Ing. C. Staggl
ORT/LOCALITA': |  | Comune di Valle Aurina (BZ)
PROJEKT/PROG.: |  | Ampliamento della pista ciclabile, tratto B. incrocio via Gföllberg fino incrocio Jahrlboden
BOHRUNG/SONDAGGIO:
PROBE/CAMP.: |  | 1
TIEFE/PROF. m: |  | \
BESCHREIBUNG/DESCRIZIONE: |  | sabbia limosa di colore bianco, con ghiaia spigolosa (marmo di Racines).
SIEBUG/SETACCIATURA
Sieb | Durchmesser | Rückstand | Rückstand | Durchgang
Setaccio | Diametro (mm) | Trattenuto (g) | Trattenuto (%) | Passante (%)
3. 1/2" | 90
2. 1/2" | 63
2. 1/4" | 56
1. 3/4" | 45
1.1/4" | 31.5
7/8" | 22.4
5/8" | 16
7/16" | 11.2 | 0 | 0 | 100
5/16" | 8 | 4.6 | 0.2374561 | 99.76254
3.5 | 5.6 | 47.8 | 2.704935 | 97.29507
5 | 4 | 128.2 | 9.322734 | 90.67727
10 | 2 | 302.4 | 24.93289 | 75.06711
18 | 1 | 295.8 | 40.20235 | 59.79765
35 | 0.5 | 282.2 | 54.76977 | 45.23023
60 | 0.25 | 243 | 67.31365 | 32.68635
120 | 0.125 | 214.4 | 78.38117 | 21.61883
230 | 0.063 | 79.4 | 82.47987 | 17.52013
| < 0.063 | 339.4 |  | 17.52013
Trockenmasse (g) |  | 1937.2 | Peso secco iniziale (g)
Steine/Ciottoli | 0 | % | D10 mm =
Kies/Ghiaia | 24.93289 | % | D30 mm = | 0.21
Sand/Sabbia | 57.54698 | % | D60 mm = | 1.05
Schluff/Limo+Ton | 17.52013 | % | Cu coeff.uniformità
Cc coeff. curvatura
BESCHEINIGUNG/CERTIFICAZIONE NR.: |  |  | 40/
ANNAHMEDATUM/DATA ACCETTAZIONE: |  |  | 2026-04-02
VERSUCH DATUM/DATA PROVA : |  |  | 2026-04-03
|  |  | SPERIMENTATORE |  | DIRETTORE LABORATORIO
|  |  | R. Mattuzzi |  | dr. F. Shams

## Foglio3
DETERMINAZIONE DELLA GRANULOMETRIA DI UN AGGREGATO
Norma UNI EN 933-1, UNI CEN ISO TS 17892-4
VERBALE ACCETTAZIONE NR: 40/02.04.2026
[6 empty] | Data arrivo______________ | 2026-04-02
|  |  | Campione____________ | 1
Sperimentatore_________________ | [5 empty] | Data prove______________
Quantità del campione in prova: | [5 empty] | m 1 PNS: | #DIV/0!
Massa della frazione grossa ≥ 8,00 mm.: | [5 empty] | m 2 PNS: | 4.6
Massa della frazione fine ≤ 8,00 mm: |  |  |  |  | #DIV/0! | m 3 PNS: | #DIV/0!
Massa del campione ottenuto dopo quartatura: | [5 empty] | m 4 PNS: | 0
Setaccio | Massa trattenuta |  |  | Note
mm. | M (g) |  | M. tot. (A) g
5.6 |  |  | #DIV/0!
4 |  |  | #DIV/0!
2 |  |  | #DIV/0! | Ridurre il passante allo staccio ≤ 8,00 a circa 1000 gr
1 |  |  | #DIV/0! | (solo se il passante è maggiore di 1000 grammi)
0.5 |  |  | #DIV/0!
0.25 |  |  | #DIV/0!
0.125 |  |  | #DIV/0!
0.063 |  |  | #DIV/0!
≤ 0,063 | 0 |  | #DIV/0! | (A): Massa totale trattenuta a ciascun setaccio:
Somma g |  |  |  | M*(M3/M4) = M tot.
Perdita g
PNU > 8mm: | [5 empty] | PNU Quartato < 8mm: | 0
PNU < 8mm: | [5 empty] | PLU Quartato < 8mm:
PNU Totale: |  | 0 |  |  |  | tara:
PLS Quartato < 8mm:
Note:___________________________________________________________________________________
[6 empty] | %W < 8 mm = | #DIV/0!
[6 empty] | %W totale = | #DIV/0!
Calcolo proporzione per Tot. SECCO <8mm =
| PNU < 8mm X m 4 PNS |  | = | Massa secca della frazione fine < 8,00 mm
PNU Quartato < 8mm
|  | 0 | = | #DIV/0!
0
gra-terre 0-8 | [6 empty] | Geo-Labor sas