## Foglio1
Pag 1 di 2 | [20 empty] | Geo-Labor s.a.s.
VERBALE ACCETTAZIONE NR: 22/27.02.2026
Via del Garda, 46/L - Tel. 0464913102
ANALISI GRANULOMETRICA (NORMA: UNI CEN ISO/TS 17892-4) | [24 empty] | 38068 - Rovereto (TN)
AUFTRAGGEBER/COMMITT.: | [6 empty] | Cantina Produttori Bolzano Soc. Agric. Coop.
BEZUG/RIF.: |  |  | 0 |  |  |  | GIR Carlo Ferretti | [9 empty] | BOHRUNG/SONDAGGIO: |  |  |  |  | \
ORT/LOCALITA': |  |  | 0 |  |  |  | Bolzano (Bz) | [9 empty] | PROBE/CAMP.: |  |  |  |  | 2_Ei
PROJEKT/PROG.: |  |  | 0 |  |  |  | Lagrein 39100 | [9 empty] | TIEFE/PROF. m: |  |  |  |  | \
BESCHREIBUNG/DESCRIZIONE: | [6 empty] | Sabbia marrone con limo e con ghiaia arrotondata calcarea
ARGILLA |  | LIMO | [8 empty] | SABBIA | [6 empty] | GHIAIA | [8 empty] | CIOTTOLI
|  | Fine |  |  |  | Medio |  |  | Grosso |  | Fine |  | Medio |  | Grosso |  |  | Fine |  | Medio |  |  |  | Grosso
| 0.002 |  |  |  | 0.006 |  |  | 0.02 |  | 0.06 |  | 0.2 |  | 0.6 |  |  | 2 |  | 6 |  |  |  | 20 |  |  | 60
CERTIFICAZIONE NR: |  |  |  | 22/94
DATA ACCETTAZIONE: |  |  |  | 2026-02-27 | [11 empty] | SPERIMENTATORE | [8 empty] | DIRETTORE LABORATORIO
DATA PROVA: |  |  |  | 2026-03-04 | [11 empty] | R. Mattuzzi | [8 empty] | dr. F. Shams
TRATTENUTO %

## Foglio2
Pag. 2 di 2
VERBALE ACCETTAZIONE NR: 22/27.02.2026 | [5 empty] | Geo-Labor s.a.s.
Via del Garda, 46/L - Tel. 0464913102
38068 - Rovereto (TN)
KORNGRÖßENANALYSE (GEMÄß: UNI CEN ISO/TS 17892-4)
ANALISI GRANULOMETRICA (NORMA: UNI CEN ISO/TS 17892-4)
TABELLA RIASSUNTIVA
AUFTRAGGEBER/COMMITT.: |  |  | Cantina Produttori Bolzano Soc. Agric. Coop.
BEZUG/RIF.: |  |  | GIR Carlo Ferretti
ORT/LOCALITA': |  |  | Bolzano (Bz)
PROJEKT/PROG.: |  |  | Lagrein 39100
BOHRUNG/SONDAGGIO: |  |  | \
PROBE/CAMP.: |  |  | 2_Ei
TIEFE/PROF. m: |  |  | \
BESCHREIBUNG/DESCRIZIONE: |  |  | Sabbia marrone con limo e con ghiaia arrotondata calcarea
SETACCIATURA
Setaccio | Diametro (mm) |  | Trattenuto (g) | Trattenuto (%) | Passante (%)
3 1/2" | 90
2.1/2" | 63
2 1/4" | 56
1 3/4" | 45
1,1/4" | 31.5 |  | 0 | 0 | 100
7/8" | 22.4 |  | 116.6 | 2.417397 | 97.5826
5/8" | 16 |  | 117.2 | 4.847234 | 95.15277
7/16" | 11.2 |  | 139.4 | 7.73733 | 92.26267
5/16" | 8 |  | 106.4 | 9.943257 | 90.05674
3.5 | 5.6 |  | 91.43933 | 11.83901 | 88.16099
5 | 4 |  | 54.54276 | 12.96982 | 87.03018
10 | 2 |  | 212.5563 | 17.37662 | 82.62338
18 | 1 |  | 333.6733 | 24.29447 | 75.70553
35 | 0.5 |  | 467.6239 | 33.98943 | 66.01057
60 | 0.25 |  | 514.9478 | 44.66553 | 55.33447
120 | 0.125 |  | 478.0512 | 54.57668 | 45.42332
230 | 0.063 |  | 439.5505 | 63.68961 | 36.31039
| < 0.063 |  | 1751.384 |  | 36.31039
|  |  | 4823.369 | Massa secca iniziale (g)
Ciottoli | 0 |  | % | D10 mm = | 0.007
Ghiaia | 17.37662 |  | % | D30 mm = | 0.041
Sabbia | 46.313 |  | % | D60 mm = | 0.34
Limo | 32.32912 |  | % | Cu coeff.uniformità | 48.57143
Argilla | 3.981265 |  | % | Cc coeff. curvatura | 0.7063025
SEDIMENTAZIONE
Tempo | Lettura corretta |  | Diametro grani | Passante
min | del densimetro |  | mm | %
0.5 | 20.7 |  | 0.063 | 36.31039
1 | 19.9 |  | 0.04604103 | 31.50374
4.5 | 14.4 |  | 0.02278413 | 22.33969
14 | 10.7 |  | 0.0133451 | 16.10207
54 | 7 |  | 0.006966557 | 10.04623
120 | 5.3 |  | 0.004760509 | 7.031925
360 | 4.3 |  | 0.002801807 | 5.002172
1440 | 3.1 |  | 0.001402803 | 3.22088
|  | Massa secco del campione g |  | 35
|  | Massa specifica dei grani g/cm3 |  | 2.65 | (valore stimato)
CERTIFICAZIONE NR: |  |  |  | 22/94
DATA ACCETTAZIONE: |  |  |  | 2026-02-27
DATA PROVA: |  |  |  | 2026-03-04
|  |  |  | SPERIMENTATORE |  | DIRETTORE LABORATORIO
|  |  |  | R. Mattuzzi |  | dr. F. Shams

## Foglio3
ANALISI GRANULOMETRICA PER SEDIMENTAZIONE
Tempo | Tempe | Lettura | Lettura | Correzione | Diametro | Percentuale | Percentuale
| ratura |  |  | temperatura | grani | parziale | totale
min | °C | R | R' |  | mm | % | %
0.5 | 21.7 | 20.5 | 20.7 | 2.00764 | 0.063 | 100 | 36.31039
1 | 21.7 | 19.7 | 19.9 | 2.00764 | 0.04604103 | 86.76233 | 31.50374
4.5 | 21.7 | 14.2 | 14.4 | 2.00764 | 0.02278413 | 61.52424 | 22.33969
14 | 21.5 | 10.5 | 10.7 | 1.964 | 0.0133451 | 44.34563 | 16.10207
54 | 21.8 | 6.8 | 7 | 2.02946 | 0.006966557 | 27.66765 | 10.04623
120 | 21.3 | 5.1 | 5.3 | 1.92036 | 0.004760509 | 19.36615 | 7.031925
360 | 20.3 | 4.1 | 4.3 | 1.70216 | 0.002801807 | 13.77615 | 5.002172
1440 | 20.9 | 2.9 | 3.1 | 1.83308 | 0.001402803 | 8.87041 | 3.22088
correzione per il dispersivo | Cd | -3 |  | taratura densimetro |  | Peso Campione in g | 35
correzione per il menisco | Cm | 0.2 | intercetta |  | 16.239 | Gs g/cm3 | 2.65 | (valore stimato)
correzione per la temperatura | Ct intercetta | -2.7273 | pendenza |  | -0.22
| Ct pendenza | 0.2182
CALCOLO %TOT A 0,002mm
differenza diam grani |  | 0.001399003
differenza % tot |  | 1.781291
pendenza |  | 1273.257
intercetta |  | 1.43475
% a 0,002mm |  | 3.981265

## Foglio4
DETERMINAZIONE DELLA GRANULOMETRIA DI UN AGGREGATO
Norma UNI EN 933-1, UNI CEN ISO TS 17892-4
VERBALE ACCETTAZIONE NR: 22/27.02.2026 | [5 empty] | Data arrivo______________ | 2026-02-27
|  |  | Campione____________ | 2_Ei
Sperimentatore_________________ | [5 empty] | Data prove______________
Quantità del campione in prova: | [5 empty] | m 1 PNS: | 4823.369
Massa della frazione grossa ≥ 8,00 mm.: | [5 empty] | m 2 PNS: | 479.6
Massa della frazione fine ≤ 8,00 mm: |  |  |  | 7 | 4336.769 | m 3 PNS: | 4343.769
Massa del campione ottenuto dopo quartatura: | [5 empty] | m 4 PNS: | 1083.1
Setaccio | Massa trattenuta |  |  | Note
mm. | M (g) |  | M. tot. (A) g
5.6 | 22.8 |  | 91.43933
4 | 13.6 |  | 54.54276
2 | 53 |  | 212.5563 | Ridurre il passante allo staccio ≤ 8,00 a circa 1000 gr
1 | 83.2 |  | 333.6733 | (solo se il passante è maggiore di 1000 grammi)
0.5 | 116.6 |  | 467.6239
0.25 | 128.4 |  | 514.9478
0.125 | 119.2 |  | 478.0512
0.063 | 109.6 |  | 439.5505
≤ 0,063 | 436.7 |  | 1751.384 | (A): Massa totale trattenuta a ciascun setaccio:
Somma g |  |  |  | M*(M3/M4) = M tot.
Perdita g
PNU > 8mm: |  | 498.7 |  |  |  | PNU Quartato < 8mm: | 1239.5
PNU < 8mm: |  | 4963 |  |  |  | PLU Quartato < 8mm: | 1630
|  | 5461.7 |  |  |  | tara: | 390.5
[6 empty] | PLS Quartato < 8mm: | 1473.6
Note:___________________________________________________________________________________
[7 empty] | %W < 8 mm = | 14.44%
[7 empty] | %W totale = | 13.23%
Calcolo proporzione per Tot. SECCO <8mm =
| PNU < 8mm X m 4 PNS |  | = | Massa della frazione fine < 8,00 mm
PNU Quartato < 8mm
|  | 5375425.3 | = | 4336.769
1239.5
gra-terre 0-8 | [6 empty] | Geo-Labor sas